## Sheet3
Procedure de mix (Rapport de test)
PQP par rapport au fournisseur
Cahier de charges (Spec pour SETEMIP)
Refaire les tests de controles avant mise en stock
Ask a PO to champ and if it order by capex or not

## Melange Resines
Resines | Pot A | PotB
Tactix 742 | 2.5 | 2.5
MY0510 | 2.5 | 2.5
Silice | 0.235 | 0.235

## Melange Durcisseurs
Resines | Pot A | PotB
MCDEA | 1.5 | 1.5
XB3474 | 1.59 | 1.59
Silice | 0.201 | 0.201
Colorant | 0.02%
Masse | 0.0013164 | Kg
| 1.3164 | g